## 柴油机排气污染物治理装置成果登记公示信息
成果名称： | ARJ21-700飞机炭刹车盘用高性能防氧化涂层制备技术
登记日期： | 2025-03-28
完成单位： | 广东西北航空科技股份有限公司,广东西北航空科技股份有限公司,西北工业大学
完成人员： | 陈贤海,李永宏,付前刚,郭领军,陈锐深
研究起止日期： | 2022-01-01至2023-12-31
主要应用行业： | 制造业
高新技术领域： | 新材料
评价单位： | 汕头市科学技术局
评价日期： | 2024-07-17
成果简介： | 一、课题来源与背景 飞机刹车装置是飞机的重要系统，它的功能是保证飞机安全着陆刹车、地面滑行转弯和起飞前的停留刹车等，而其中的碳刹车盘又是关键的部件，从ARJ21-700飞机刹车盘副为例，单独一组就要吸收飞机着陆时的巨大动能（20MJ以上）和承受巨大扭矩（25kN·以上），其功能和技术水平直接关系到飞机的使用和安全性。 而用于制造刹车盘的C/C复合材料在500℃左右就开始发生氧化，在正常刹车过程中，其表面温度可达1000℃左右，致使暴露在空气中的非摩擦表面极易受到氧化破坏，导致整个盘的结构受到损害而失去强度。因此，为了使碳刹车盘得到正常使用，其非摩擦面的防氧化很有必要。防氧化涂层技术的研发是碳刹车盘研发的一个重要方面，只要碳盘在飞机的使用中，防氧化涂层是碳盘的固定需求、事关产品成败，飞机安全。承担单位在ARJ21-700飞机碳盘研制成功基础上，发现原有防氧化涂层技术在其碳盘的运用上暴露出许多问题，且国内目前防氧化涂层基本上是国外二代水平，与国外三代水平差距甚远。为提高碳盘的安全系数和使用寿命，公司针对ARJ21-700飞机碳盘用高性能防氧化涂层制备技术进行研究攻关。 二、技术原理及性能指标； 本项目的研究旨在于采用双层涂层体系，研制出一种结构稳定、自愈合耐高温的ARJ21-700飞机碳刹车盘涂层，针对该涂层的制备工艺、微观结构和防氧化性能开展系统深入的研究工作。本项目为全新开发的技术，总体技术方案为采用双层涂层体系，第一层创新性的采用硅基材料为主体提高其界面附着力和耐温，第二层以钛化物和高温氧化物为主体，大幅度提高耐温和耐久性，结合以上俩者，使其具远高于现使用的涂层体系耐受温度（其使用温度≥950℃）和耐久性（碳盘使用起落数≥2000次），解决ARJ21-700飞机碳盘非摩擦表面氧化的问题。同时，在由于在此二种涂层中大幅降低硼元素和硼化物的使用，大幅提高了涂层的环保性能。 本项目顺利实施达到了如下技术指标： 1）涂层体系在950℃/2小时空气中氧化试验，失重小于1%； 2）涂层体系在650℃／12小时，试样放置至室温，再次650℃／12小时，再冷却到室温，再次650℃／12小时，冷却到室温总失重≤5％。 三、技术的创造性与先进性； 1）研发偶联剂和硅溶胶技术 用偶联剂磷酸盐基底层加耐温更高的硅基化合物为底层，同时兼顾界面附着力。 2）开发高岭石这种耐高温陶瓷涂层技术 引入高岭石大幅度提高了第二层涂层的耐温性能，作为骨架陶瓷材料，其有高达1500℃的耐温，保证了主涂层在高温下不分解、不龟裂。 3）研发高岭石+硼化钛复相陶瓷技术 使用耐温更高的钛化合物与高岭生成更稳定、更耐高温的复合陶瓷相，该复合陶瓷相对在高低温交变冲击下可能产生的表面微裂纹有自愈合能力,达到耐久性的效果。这种陶瓷相烧结时不与基底层发生结构破坏性反应。 4）研发一种有自愈合效果、可在高温下封堵涂层的裂纹和微孔的耐温玻璃相 5）研制出了耐温≥950℃炭刹车盘防氧化涂层体系 研制出的2层复合防氧化涂层，具有结构稳定，耐高温，耐高低温交变疲劳，耐水、耐除冰剂等特点，其长期使用温度远高于目前的700～800℃炭刹车盘防氧化涂层体系，具有长期使用温度≥950℃的能力。 四、技术的成熟程度，适用范围和安全性； 本项目研发的技术具有国内和国际的先进性，本项目普查了众多的国内外相关专利，并没有利用本项目选用高温氧化物陶瓷相作为直接碳盘防氧化涂层的技术方案，所以开发的技术是先进的。 同时，本项目从工艺试验过程中发现，此项技术选用的成型工艺是成熟的，具有较好的工艺可操作性，也是一种成熟的生产工艺。项目研制的新涂层材料和新技术可以快速应用到生产的碳刹车盘制备中。 五、应用情况 本项目是应国产飞机碳盘研发所需防氧化涂层要求而立项研发，所以是属于应替代国外高技术产品而研发的技术和产品，具有在高技术市场推广的价值，同时，由于是有专项用途而研发，所以具广阔的应用前景。公司在研制过程中掌握了高性能防氧化涂层ARJ21-700飞机炭刹车盘的核心制造技术，在工艺技术和装备方面都形成了创新驱动能力，建立了完整的工程化技术体系。在项目后续发展资金充足的情况下，公司能够将先进技术应用于规模生产中，快速转化为经济效益。项目实施至今已实现新增产值1000万元，新增销售额510.40万元，新增利税134.04万元。