## 高性能梯度热障涂层材料激光制造关键共性技术开发与应用成果登记公
成果名称： | 高性能梯度热障涂层材料激光制造关键共性技术开发与应用
登记日期： | 2025-04-14
完成单位： | 汕头华兴冶金设备股份有限公司,汕头大学
完成人员： | 李立鸿,曹晟,吴捷,刘洪宇,钟敏,蒙礼钜,吴渊,李永鹏,黄松青,涂华彬,罗民寄,郑湘华,张学
研究起止日期： | 2022-06-01至2024-06-30
主要应用行业： | 制造业
高新技术领域： | 新材料
评价单位： | 汕头市科学技术局
评价日期： | 2024-10-31
成果简介： | （一）项目来源与背景 为加快建设制造强国，发展先进制造业，粤府于近年来颁布了《广东省培育激光与增材制造战略性新兴产业集群行动计划(2021-2025年)》与《广东省制造业高质量发展“十四五”规划有关要求》等文件，明确指出激光与增材制造是加快我国制造业转型升级的重要新兴技术。激光制造应用场景之一的高效、节能、长寿命高炉综合冶炼装备可助力钢铁冶金领域实现“双碳”目标，推动我国冶金装备制造业的技术进步。 高炉风口是现代大型高炉炼铁生产必需的关键设备，铜板风口一般由风口中套和风口小套组成，依次嵌套在热风直吹管端部，延长并提高风口小套的使用寿命和性能直接影响高炉生产效率，是炼铁高炉长寿、高效、节能的重要保障。风口小套无法在使用过程中检修和更换，一旦损坏就必须临时休风，频繁地更换风口小套将严重影响高炉的顺行和产量。例如梅钢4号高炉在使用过程中发现，风口小套内部喷煤枪的安装不合理，导致小套磨损严重，而且曾在1年内发生了4次熔损，最严重的一次是整个风口小套被烧穿。据唐钢 3 号高炉的统计，绝大多数风口的损坏形式为渣铁的熔损，还有少部分风口出现不规则的开裂。从南钢 2 号高炉的风口小套破损情况看，多数为熔损，甚至在休风和复风后集中烧损了2个风口小套。沙钢 2500 m³高炉的风口小套内壁下端出现了严重磨损，对应位置的煤枪也发生了明显的变形。 本项目拟于风口小套表面制备成分呈梯度变化的金属陶瓷热障涂层，并根据内壁与外壁的服役条件来设计不同的涂层结构，梯度涂层包含过渡层和工作层，由于纯陶瓷与铜基体的润湿性差，工作层选用物化性质介于陶瓷与金属之间的陶瓷增强金属基复合材料，过渡层材料选用物化性质接近于铜基体的 Ni 基合金。沿铜基体至工作层的成分、性能呈梯度变化趋势，以降低应力防止涂层快速开裂。加速了单位科研成果转化为产品，使产品顺利地升级、换代。有效提高企业自主创新能力，发展自主品牌和核心技术，为公司发展提供高端智力支持。项目科研成果不仅满足冶金炉、熔化炉等产业发展需求，还可推广应用到航空航天、船舶、海洋工程等领域市场应用前景，促进绿色制造技术的发展，可推动“碳达峰”与“碳中和”目标在钢铁冶金领域的实现，推动我国装备制造业的技术进步。 围绕钢铁冶金行业对耐高温与耐磨损的新型梯度复合涂层需求，以炼铁高炉风口为研究对象，运用激光增材制造技术，制备高性能梯度涂层材料。具体研究内容为： （1）基于成分梯度调控的涂层设计研究基于梯度涂层中渐变的金属与陶瓷粉末的配比，高炉风口铜基体与梯度涂层之间的热膨胀系数能够实现渐变过渡，有效降低涂层在服役过程中内部的残余热应力，因此第一个研究内容为梯度复合涂层成分的调控与设计。 （2）研究激光加工工艺对涂层微观组织演化的作用通过激光加工技术逐层对不同配比的混合粉末进行能量沉积形成梯度涂层材料。研究激光沉积工艺与后续热处理工艺对涂层致密度、结合力与微观组织的影响，建立工艺参数-涂层质量-微观组织之间的关系。 （3）研究微观组织演化对梯度涂层性能的影响对新型梯度涂层材料进行组织表征与性能测试（隔热性、耐磨性与结合强度等），从而建立梯度材料中不同组织与其性能的联系，最终得到成分—工艺—组织—性能的内在关系，提出开发高性能梯度热障涂层的可靠路径。 （二）技术路线 （1）梯度涂层微观成分设计策略通过预估热膨胀系数，设计梯度涂层沿高度方向变化的金属/陶瓷粉末配比，结合有限元模拟仿真，预测最优的涂层厚度以及成分区间。 （2）成形工艺-微观组织调控在激光加工工艺与后续热处理工艺研究中，定量分析关键工艺参数对梯度涂层质量与组织的影响，建立工艺参数-涂层质量-微观组织的内在联系。 （3）微观组织演化对梯度涂层性能的影响基于可行的梯度成分设计与有效的工艺-组织关系，进一步研究组织—性能的构效关系，进而揭示激光加工梯度涂层微观组织演化机理。 （三）拟解决的关键问题 （1）由于陶瓷涂层与风口铜基体之间的热膨胀系数差异较大，需要在两者之间添加金属组分实现成分过渡的目标，过渡层与陶瓷涂层成分的配比是一个关键技术问题。 （2）梯度涂层的性能主要由梯度组织控制，因此建立组织特征- 耐热耐磨性能之间的定量构效关系是本项目拟解决的另一关键问题。 （四）创新点 （1）基于直接激光增材技术中逐层堆积的特点，创新地在铜基材上逐层堆积成分配比不同的涂层材料，获得成分变化的梯度涂层。 （2）针对高炉风口这种应用场景创新地设计出一种成分呈现梯度变化的复合热障涂层，以调节涂层与基体金属之间在热膨胀系数上的差异，使基体与涂层之间的热膨胀系数实现连续过渡并降低服役过程中的内部热应力，提高涂层的服役寿命。